## Sand.panel_t-0,7
Confronto sulle prestazioni meccaniche di diverse celle applicate su sandwich panel quadrati di dimensioni possibilmente simili.
Le dimensioni dei pannelli dipendono dalle dimensioni delle celle, per questo non è possibile ottenere pannelli del tutto uguali.
Il parametro da analizzare risulta sostanzialmente sempre lo spostamento in direzione trasversale alle superifici dei pannelli.
Per sopperire alle diverse lunghezze, riporteremo i risultati come rapporto fra la freccia e la lunghezza della beam.
Celle facoltative
[6 empty] | CELLA 2 | CELLA 4 | CELLA 5 | CELLA 6
| Dimensioni cella |  |  | bt | (mm) | 22 | 30 | 26.1 | 18.8
|  |  |  | ht | (mm) | 15 | 15 | 15 | 15
|  |  |  | ω | (rad) | 0.7671929 | 0.6154797 | 0.682477 | 0.8456354
[5 empty] | (°) | 43.95691 | 35.26439 | 39.10305 | 48.45134
|  |  |  | lt | (mm) | 21.61018 | 25.98076 | 23.78245 | 20.04295
| Lato pannello |  |  | L1 | (mm) | 308 | 300 | 313.2 | 300.8
[5 empty] | n° celle | 14 | 10 | 12 | 16
|  |  |  | L2 | (mm) | 594 | 600 | 600.3 | 601.6
[5 empty] | n° celle | 27 | 20 | 23 | 32
|  |  |  | L3 | (mm) | 814 | 810 | 809.1 | 808.4
[5 empty] | n° celle | 37 | 27 | 31 | 43
|  |  |  | L4 | (mm) | 990 | 990 | 991.8 | 996.4
[5 empty] | n° celle | 45 | 33 | 38 | 53
|  |  |  | L5 | (mm) | 1232 | 1230 | 1226.7 | 1222
[5 empty] | n° celle | 56 | 41 | 47 | 65
|  |  |  | L6 | (mm) | 1540 | 1530 | 1539.9 | 1541.6
[5 empty] | n° celle | 70 | 51 | 59 | 82
|  |  |  | L7 | (mm) | 1804 | 1800 | 1800.9 | 1804.8
[5 empty] | n° celle | 82 | 60 | 69 | 96
| In realtà è L8, cambiare!! --> |  |  | L8 | (mm) | 2002 | 2010 | 2009.7 | 2011.6
[5 empty] | n° celle | 91 | 67 | 77 | 107
| Diametro del truss element |  |  | dt.1 | (mm) | 3
|  |  |  | dt.2 | (mm) | 3.5
|  |  |  | dt.3 | (mm) | 4
|  |  |  | dt.4 | (mm) | 5
| Spessore glass pane |  |  | t1 | (mm) | 0.7
(Altri valori usati: t1 = 0,7 mm ; t3 = 1,5 mm ; t4 = 2,0 mm)
| Spessore truss core |  |  | c | (mm) | 15 | 15 | 15
| Spessore pannello |  |  | h | (mm) | 16.4 | 16.4 | 16.4
| Distanza piani mediani |  |  | d | (mm) | 15.7 | 15.7 | 15.7
Proprietà materiali
Riportate diverse possibilità per il core a fini di studio
(faces) | Vetro | modulo elastico |  | Ef | (MPa) | 73000
|  | modulo a taglio |  | Gf | (MPa) | 30000
|  | modulo di Poisson |  | ν | (-) | 0.22
(core 1) | PETG | modulo elastico |  | Ec | (MPa) | 1940
|  | modulo a taglio |  | Gc | (MPa) | 719
|  |  |  | ν | (-) | 0.35
(core 2) | Acciaio | modulo elastico |  | Ec | (MPa) | 210000
|  | modulo a taglio |  | Gc | (MPa) | 81000
|  |  |  | ν | (-) | 0.3
Proprietà di un core omogeneo equivalente al truss core
[6 empty] | CELLA 2 | CELLA 4 | CELLA 5
dt.1
(core 1) | PETG | modulo elastico |  | E33 | (MPa) | 37.9007 | 11.72924 | 20.20305
|  | modulo a taglio |  | G13 | (MPa) | 81.52861 | 46.91694 | 61.16676
(core 2) | Acciaio | modulo elastico |  | E33 | (MPa) | 4102.653 | 1269.66 | 2186.928
|  | modulo a taglio |  | G13 | (MPa) | 8825.262 | 5078.638 | 6621.145
dt.2
| PETG |  |  | E33 | (MPa) | 51.58706 | 15.96479 | 27.4986
|  |  |  | G13 | (MPa) | 110.9695 | 63.85917 | 83.25476
| Acciaio |  |  | E33 | (MPa) | 5584.166 | 1728.148 | 2976.653
|  |  |  | G13 | (MPa) | 12012.16 | 6912.591 | 9012.114
dt.3
| PETG |  |  | E33 | (MPa) | 67.37902 | 20.85197 | 35.91654
|  |  |  | G13 | (MPa) | 144.9398 | 83.4079 | 108.7409
| Acciaio |  |  | E33 | (MPa) | 7293.605 | 2257.173 | 3887.873
|  |  |  | G13 | (MPa) | 15689.35 | 9028.69 | 11770.92
dt.4
| PETG |  |  | E33 | (MPa) | 105.2797 | 32.58121 | 56.11959
|  |  |  | G13 | (MPa) | 226.4684 | 130.3248 | 169.9077
| Acciaio |  |  | E33 | (MPa) | 11396.26 | 3526.832 | 6074.801
|  |  |  | G13 | (MPa) | 24514.62 | 14107.33 | 18392.07
Rigidezza di un sandwich panel
Considerata del tutto simile a quella della sandwich beam, a meno della dimensione della larghezza "b" che in un panel è più rilevante
Nei calcoli che seguiranno si terrà conto delle due dimensioni legandole col modulo di Poisson
Si tratta del risultato di diversi contributi (vedi figura sx):
1) momento di inerzia della sezione del glass pane (moltiplicato per 2 avendo due pannelli)
2) momento di trasporto della sezione del pane rispetto all'asse centrale del pannello - che cade all'interno del core (moltiplicato per 2)
3) momento d'inerzia della sezione del core
Definizione dei casi
| Caso limite 1: empty core |  |  | I due glass panes sono tenuti insieme da un materiale con resistenza praticamente nulla rispetto a quella del vetro (come se fosse aria)
I panes si comportano come se fossero praticamente indipendenti, la rigidezza deriva soltanto dal contributo "1"
| Caso limite 2: full core |  |  | I due glass panes sono tenuti insieme da un core pieno, in grado di trasmettere il taglio da una faccia all'altra della beam
I panes non sono più indipendenti, nella rigidezza concorrono i contributi "1", "2" e "3"
| Caso truss-core |  |  | Si colloca idealmente fra i due casi limite sopra descritti
NB: SI APPLICA ANCHE AI PANNELLI?
Condizioni particolari per la semplificazione delle formule delle propr. eq. (CELLE NASCOSTE)
NB: le proprietà di riferimento del core sono quelle del core omogeneo equivalente al truss core
Ipotesi di facce sottili: se i glass panes sono sufficientemente sottili, il loro
contributo locale di rigidezza è trascurabile, trascurare il primo termine di D
[6 empty] | CELLA 2 | CELLA 4 | CELLA 5
|  |  |  | d/t | (-) | 22.42857 | 22.42857 | 22.42857
Il materiale del core è poco rigido rispetto a quello delle facce: trascurare il
terzo termine di "D"
|  |  |  | Risultati per: |  | CELLA 2 | CELLA 4 | CELLA 5
|  |  |  | full core 1 | (-) | 1.923733 | 1.923733 | 1.923733
|  |  |  | full core 2 | (-) | 0.01777162 | 0.01777162 | 0.01777162
dt.1
|  |  |  | truss core 1 | (-) | 98.46893 | 318.1828 | 184.7266
|  |  |  | truss core 2 | (-) | 0.9096654 | 2.939403 | 1.706522
dt.2
|  |  |  | truss core 1 | (-) | 72.34452 | 233.767 | 135.7175
|  |  |  | truss core 2 | (-) | 0.6683256 | 2.159561 | 1.253771
dt.3
|  |  |  | truss core 1 | (-) | 55.38877 | 178.9778 | 103.9087
|  |  |  | truss core 2 | (-) | 0.5116868 | 1.653414 | 0.9599185
dt.4
|  |  |  | truss core 1 | (-) | 35.44881 | 114.5458 | 66.50157
|  |  |  | truss core 2 | (-) | 0.3274795 | 1.058185 | 0.6143479
La tensione a taglio è uniforme lungo lo spessore del core
|  |  |  | Risultati per: |  | CELLA 2 | CELLA 4 | CELLA 5
|  |  |  | full core 1 | (-) | 1.837961 | 1.837961 | 1.837961
|  |  |  | full core 2 | (-) | 0.01697926 | 0.01697926 | 0.01697926
dt.1
|  |  |  | truss core 1 | (-) | 94.0786 | 303.9963 | 176.4904
|  |  |  | truss core 2 | (-) | 0.869107 | 2.808347 | 1.630435
dt.2
|  |  |  | truss core 1 | (-) | 69.11897 | 223.3442 | 129.6664
|  |  |  | truss core 2 | (-) | 0.6385276 | 2.063275 | 1.197871
dt.3
|  |  |  | truss core 1 | (-) | 52.91921 | 170.9979 | 99.27583
|  |  |  | truss core 2 | (-) | 0.4888727 | 1.579695 | 0.9171196
dt.4
|  |  |  | truss core 1 | (-) | 33.86829 | 109.4387 | 63.53653
|  |  |  | truss core 2 | (-) | 0.3128785 | 1.011005 | 0.5869566
Ipotesi di facce molto sottili: la rigidezza a taglio "AG" si semplifica come indicato
[6 empty] | CELLA 2 | CELLA 4 | CELLA 5
|  |  |  | d/t | (-) | 22.42857 | 22.42857 | 22.42857
NB: SI APPLICA ANCHE AI PANNELLI?
PROPRIETÀ EQUIVALENTI DEL PANNELLO SANDWICH
Rigidezza a flessione D
[6 empty] | CELLA 2 | CELLA 4 | CELLA 5
Nota: che modulo di Poisson usare? |  |  |  | 1° termine | (N mm) | 4385.421 | 4385.421 | 4385.421
Per ora considerato solo quello del vetro | [5 empty] | Trascurabile | Trascurabile | Trascurabile
|  |  |  | 2° termine | (N mm) | 6618137.3 | 6618137.3 | 6618137.3
[6 empty] | Mai trascurabile | Mai trascurabile | Mai trascurabile
| → NB: non dipende da t → |  |  | 3° termine per: |  | CELLA 2 | CELLA 4 | CELLA 5
|  |  |  | full core 1 | (N mm) | 621794.9 | 621794.9 | 621794.9 |  | Nota:
[6 empty] | Non trascurabile | Non trascurabile | Non trascurabile |  | Non sapendo come definire un modulo di Poisson equivalente per il truss core
|  |  |  | full core 2 | (N mm) | 64903846.2 | 64903846.2 | 64903846.2 |  | si considera quello del vetro, che è alla fine il materiale dominante nel determinare
[6 empty] | Non trascurabile | Non trascurabile | Non trascurabile |  | la rigidezza flessionale del pannello (i contributi del truss core in PETG sono trascurabili)
dt.1
|  |  |  | truss core 1 | (N mm) | 11201.74 | 3466.633 | 5971.111
[6 empty] | Trascurabile | Trascurabile | Trascurabile
|  |  |  | truss core 2 | (N mm) | 1212559.0 | 375254 | 646357.3
[6 empty] | Non trascurabile | Non trascurabile | Non trascurabile
dt.2
|  |  |  | truss core 1 | (N mm) | 15246.81 | 4718.472 | 8127.345
[6 empty] | Trascurabile | Trascurabile | Trascurabile
|  |  |  | truss core 2 | (N mm) | 1650427.5 | 510762.5 | 879764.1
[6 empty] | Non trascurabile | Non trascurabile | Non trascurabile
dt.3
|  |  |  | truss core 1 | (N mm) | 19914.2 | 6162.902 | 10615.31
[6 empty] | Trascurabile | Trascurabile | Trascurabile
|  |  |  | truss core 2 | (N mm) | 2155660.4 | 667118.3 | 1149079.7
[6 empty] | Non trascurabile | Non trascurabile | Non trascurabile
dt.4
|  |  |  | truss core 1 | (N mm) | 31115.93 | 9629.535 | 16586.42
[6 empty] | Trascurabile | Trascurabile | Trascurabile
|  |  |  | truss core 2 | (N mm) | 3368219.4 | 1042372.3 | 1795437.0
[6 empty] | Non trascurabile | Non trascurabile | Non trascurabile
D = Termine_1+Termine_2+Termine_3 (salvo trascurabili)
|  |  |  | D |  | CELLA 2 | CELLA 4 | CELLA 5
|  |  |  | empty core | (N mm) | 4385.421 | 4385.421 | 4385.421
|  |  |  | full core 1 | (N mm) | 7244317.6 | 7244317.6 | 7244317.6
|  |  |  | full core 2 | (N mm) | 71526368.9 | 71526368.9 | 71526368.9
dt.1
|  |  |  | truss core 1 | (N mm) | 6633724.5 | 6625989.4 | 6628493.9
|  |  |  | truss core 2 | (N mm) | 7835081.7 | 6997776.8 | 7268880.1
dt.2
|  |  |  | truss core 1 | (N mm) | 6637769.6 | 6627241.2 | 6630650.1
|  |  |  | truss core 2 | (N mm) | 8272950.3 | 7133285.2 | 7502286.9
dt.3
|  |  |  | truss core 1 | (N mm) | 6642437.0 | 6628685.7 | 6633138.1
|  |  |  | truss core 2 | (N mm) | 8778183.2 | 7289641.1 | 7771602.5
dt.4
|  |  |  | truss core 1 | (N mm) | 6653638.7 | 6632152.3 | 6639109.2
|  |  |  | truss core 2 | (N mm) | 9990742.1 | 7664895.1 | 8417959.8
STUDIO AFFIDABILITÀ MODELLO FEM
Operando un confronto fra soluzioni analitiche e soluzioni riportate dal FEM si intuisce l'affidabilità di quest'ultimo
A livello analitico si individuano i risultati per empty core (no contributo di rigidezza a taglio "AG") e full core
La freccia del FEM si colloca presumibilmente fra i due valori analitici
| Carico puntuale al mid-span |  |  | q | (N/mm2) | 0.001
|  |  |  | α | (-) | 0.00406
|  |  | Freccia | w
|  |  |  | Empty core |  | CELLA 2 | CELLA 4 | CELLA 5
|  |  |  | L1 | (mm) | 8.331393 | 7.498938 | 8.908442
| → NB: se la freccia eccede metà |  |  | w/L1 |  | 2.705% | 2.5% | 2.844%
| lunghezza della trave si riporta |  |  | L2 | (mm) | 115.2552 | 119.983 | 120.2232
| "senza senso" → |  |  | w/L2 |  | 19.4% | 20% | 20.03%
|  |  |  | L3 | (mm) | 406.4549 | 398.5243 | 396.756
|  |  |  | w/L3 |  | 49.93% | 49.2% | 49.04%
|  |  |  | L4 | (mm) | 889.3148 | 889.3148 | 895.8002
|  |  |  | w/L4 |  | Senza senso | Senza senso | Senza senso
|  |  |  | L5 | (mm) | 2132.837 | 2119.021 | 2096.371
|  |  |  | w/L5 |  | Senza senso | Senza senso | Senza senso
|  |  |  | L6 | (mm) | 5207.12 | 5073.182 | 5205.768
|  |  |  | w/L6 |  | Senza senso | Senza senso | Senza senso
|  |  |  | L7 | (mm) | 9805.3 | 9718.623 | 9738.075
|  |  |  | w/L7 |  | Senza senso | Senza senso | Senza senso
|  |  |  | L8 | (mm) | 14872.06 | 15111.2 | 15102.18
|  |  |  | w/L8 |  | Senza senso | Senza senso | Senza senso
Senza contributo di AG
|  |  |  | Full core 1 |  | CELLA 2 | CELLA 4 | CELLA 5
|  |  |  | L1 | (mm) | 0.005043493 | 0.004539558 | 0.005392816
|  |  |  | w/L1 |  | 0.001637% | 0.001513% | 0.001722%
|  |  |  | L2 | (mm) | 0.0697709 | 0.07263293 | 0.0727783
|  |  |  | w/L2 |  | 0.01175% | 0.01211% | 0.01212%
|  |  |  | L3 | (mm) | 0.2460516 | 0.2412507 | 0.2401803
|  |  |  | w/L3 |  | 0.03023% | 0.02978% | 0.02968%
|  |  |  | L4 | (mm) | 0.5383557 | 0.5383557 | 0.5422817
|  |  |  | w/L4 |  | 0.05438% | 0.05438% | 0.05468%
|  |  |  | L5 | (mm) | 1.291134 | 1.282771 | 1.26906
|  |  |  | w/L5 |  | 0.1048% | 0.1043% | 0.1035%
|  |  |  | L6 | (mm) | 3.152183 | 3.071102 | 3.151364
|  |  |  | w/L6 |  | 0.2047% | 0.2007% | 0.2046%
|  |  |  | L7 | (mm) | 5.935737 | 5.883267 | 5.895043
|  |  |  | w/L7 |  | 0.329% | 0.3268% | 0.3273%
|  |  |  | L8 | (mm) | 9.00295 | 9.147718 | 9.142258
|  |  |  | w/L8 |  | 0.4497% | 0.4551% | 0.4549%
|  |  |  | Full core 2 |  | CELLA 2 | CELLA 4 | CELLA 5
|  |  |  | L1 | (mm) | 0.0005108139 | 0.0004597745 | 0.0005461939
|  |  |  | w/L1 |  | 0.0001658% | 0.0001533% | 0.0001744%
|  |  |  | L2 | (mm) | 0.007066521 | 0.007356392 | 0.007371116
|  |  |  | w/L2 |  | 0.00119% | 0.001226% | 0.001228%
|  |  |  | L3 | (mm) | 0.02492054 | 0.0244343 | 0.02432589
|  |  |  | w/L3 |  | 0.003061% | 0.003017% | 0.003007%
|  |  |  | L4 | (mm) | 0.05452562 | 0.05452562 | 0.05492326
|  |  |  | w/L4 |  | 0.005508% | 0.005508% | 0.005538%
|  |  |  | L5 | (mm) | 0.1307684 | 0.1299213 | 0.1285326
|  |  |  | w/L5 |  | 0.01061% | 0.01056% | 0.01048%
|  |  |  | L6 | (mm) | 0.3192587 | 0.3110467 | 0.3191758
|  |  |  | w/L6 |  | 0.02073% | 0.02033% | 0.02073%
|  |  |  | L7 | (mm) | 0.601182 | 0.5958677 | 0.5970604
|  |  |  | w/L7 |  | 0.03332% | 0.0331% | 0.03315%
|  |  |  | L8 | (mm) | 0.9118348 | 0.9264971 | 0.9259441
|  |  |  | w/L8 |  | 0.04555% | 0.04609% | 0.04607%
[6 empty] | dt.1 | Senza contributo di AG
|  |  |  | Truss core 1 |  | CELLA 2 | CELLA 4 | CELLA 5
|  |  |  | L1 | (mm) | 0.005507715 | 0.004963183 | 0.005893838
|  |  |  | w/L1 |  | 0.001788% | 0.001654% | 0.001882%
|  |  |  | L2 | (mm) | 0.07619288 | 0.07941093 | 0.07953981
|  |  |  | w/L2 |  | 0.01283% | 0.01324% | 0.01325%
|  |  |  | L3 | (mm) | 0.2686991 | 0.2637639 | 0.2624944
|  |  |  | w/L3 |  | 0.03301% | 0.03256% | 0.03244%
|  |  |  | L4 | (mm) | 0.587908 | 0.5885943 | 0.5926627
|  |  |  | w/L4 |  | 0.05938% | 0.05945% | 0.05976%
|  |  |  | L5 | (mm) | 1.409975 | 1.402477 | 1.386962
|  |  |  | w/L5 |  | 0.1144% | 0.114% | 0.1131%
|  |  |  | L6 | (mm) | 3.442322 | 3.357693 | 3.444144
|  |  |  | w/L6 |  | 0.2235% | 0.2195% | 0.2237%
|  |  |  | L7 | (mm) | 6.482085 | 6.432286 | 6.442725
|  |  |  | w/L7 |  | 0.3593% | 0.3573% | 0.3578%
|  |  |  | L8 | (mm) | 9.831616 | 10.00137 | 9.991624
|  |  |  | w/L8 |  | 0.4911% | 0.4976% | 0.4972%
[6 empty] | Pannello superiore |  |  |  | Pannello inferiore
| → NB: si considera il nodo centrale |  |  |  | FEM | CELLA 2 | CELLA 4 | CELLA 5 |  | CELLA 2 | CELLA 4 | CELLA 5
| di ogni pannello → |  |  | L1 | (mm) | 0.03 | 0.043 | 0.039 |  | 0.03 | 0.044 | 0.039
|  |  |  | w/L1 |  | 0.00974% | 0.01433% | 0.01245% |  | 0.00974% | 0.01467% | 0.01245%
|  |  |  | L2 | (mm) | 0.176 | 0.249 | 0.213 |  | 0.177 | 0.25 | 0.213
|  |  |  | w/L2 |  | 0.02963% | 0.0415% | 0.03548% |  | 0.0298% | 0.04167% | 0.03548%
|  |  |  | L3 | (mm) | 0.473 | 0.591 | 0.521 |  | 0.473 | 0.592 | 0.521
|  |  |  | w/L3 |  | 0.05811% | 0.07296% | 0.06439% |  | 0.05811% | 0.07309% | 0.06439%
|  |  |  | L4 | (mm) | 0.912 | 1.102 | 1.005 |  | 0.913 | 1.103 | 1.005
|  |  |  | w/L4 |  | 0.09212% | 0.1113% | 0.1013% |  | 0.09222% | 0.1114% | 0.1013%
|  |  |  | L5 | (mm) | 1.981 | 2.253 | 2.072 |  | 1.982 | 2.253 | 2.072
|  |  |  | w/L5 |  | 0.1608% | 0.1832% | 0.1689% |  | 0.1609% | 0.1832% | 0.1689%
|  |  |  | L6 | (mm) | 4.464 | 4.841 | 4.685 |  | 4.464 | 4.841 | 4.685
|  |  |  | w/L6 |  | 0.2899% | 0.3164% | 0.3042% |  | 0.2899% | 0.3164% | 0.3042%
|  |  |  | L7 | (mm) | 8.064 | 8.665 | 8.316 |  | 8.064 | 8.665 | 8.316
|  |  |  | w/L7 |  | 0.447% | 0.4814% | 0.4618% |  | 0.447% | 0.4814% | 0.4618%
|  |  |  | L8 | (mm)
|  |  |  | w/L8 |  | 0% | 0% | 0% |  | 0% | 0% | 0%
|  |  |  | Truss core 2 |  | CELLA 2 | CELLA 4 | CELLA 5
|  |  |  | L1 | (mm) | 0.004663214 | 0.004699493 | 0.005374593
|  |  |  | w/L1 |  | 0.001514% | 0.001566% | 0.001716%
|  |  |  | L2 | (mm) | 0.06451018 | 0.07519188 | 0.07253238
|  |  |  | w/L2 |  | 0.01086% | 0.01253% | 0.01208%
|  |  |  | L3 | (mm) | 0.2274993 | 0.2497503 | 0.2393687
|  |  |  | w/L3 |  | 0.02795% | 0.03083% | 0.02958%
|  |  |  | L4 | (mm) | 0.4977638 | 0.5573227 | 0.5404493
|  |  |  | w/L4 |  | 0.05028% | 0.0563% | 0.05449%
|  |  |  | L5 | (mm) | 1.193783 | 1.327964 | 1.264771
|  |  |  | w/L5 |  | 0.0969% | 0.108% | 0.1031%
|  |  |  | L6 | (mm) | 2.914509 | 3.179301 | 3.140716
|  |  |  | w/L6 |  | 0.1893% | 0.2078% | 0.204%
|  |  |  | L7 | (mm) | 5.488184 | 6.090542 | 5.875122
|  |  |  | w/L7 |  | 0.3042% | 0.3384% | 0.3262%
|  |  |  | L8 | (mm) | 8.324129 | 9.470004 | 9.111365
|  |  |  | w/L8 |  | 0.4158% | 0.4711% | 0.4534%
[6 empty] | dt.2 | Senza contributo di AG
|  |  |  | Truss core 1 |  | CELLA 2 | CELLA 4 | CELLA 5
|  |  |  | L1 | (mm) | 0.005504359 | 0.004962246 | 0.005891921
|  |  |  | w/L1 |  | 0.001787% | 0.001654% | 0.001881%
|  |  |  | L2 | (mm) | 0.07614645 | 0.07939593 | 0.07951394
|  |  |  | w/L2 |  | 0.01282% | 0.01323% | 0.01325%
|  |  |  | L3 | (mm) | 0.2685354 | 0.2637141 | 0.262409
|  |  |  | w/L3 |  | 0.03299% | 0.03256% | 0.03243%
|  |  |  | L4 | (mm) | 0.5875497 | 0.5884831 | 0.59247
|  |  |  | w/L4 |  | 0.05935% | 0.05944% | 0.05974%
|  |  |  | L5 | (mm) | 1.409116 | 1.402212 | 1.386511
|  |  |  | w/L5 |  | 0.1144% | 0.114% | 0.113%
|  |  |  | L6 | (mm) | 3.440224 | 3.357059 | 3.443024
|  |  |  | w/L6 |  | 0.2234% | 0.2194% | 0.2236%
|  |  |  | L7 | (mm) | 6.478135 | 6.431071 | 6.440629
|  |  |  | w/L7 |  | 0.3591% | 0.3573% | 0.3576%
|  |  |  | L8 | (mm) | 9.825624 | 9.999482 | 9.988375
|  |  |  | w/L8 |  | 0.4908% | 0.4975% | 0.497%
[6 empty] | Pannello superiore |  |  |  | Pannello inferiore
[5 empty] | FEM | CELLA 2 | CELLA 4 | CELLA 5 |  | CELLA 2 | CELLA 4 | CELLA 5
|  |  |  | L1 | (mm) | 0.024 | 0.034 | 0.031 |  | 0.024 | 0.034 | 0.031
|  |  |  | w/L1 |  | 0.007792% | 0.01133% | 0.009898% |  | 0.007792% | 0.01133% | 0.009898%
|  |  |  | L2 | (mm) | 0.155 | 0.211 | 0.183 |  | 0.155 | 0.211 | 0.184
|  |  |  | w/L2 |  | 0.02609% | 0.03517% | 0.03048% |  | 0.02609% | 0.03517% | 0.03065%
|  |  |  | L3 | (mm) | 0.432 | 0.521 | 0.467 |  | 0.432 | 0.521 | 0.467
|  |  |  | w/L3 |  | 0.05307% | 0.06432% | 0.05772% |  | 0.05307% | 0.06432% | 0.05772%
|  |  |  | L4 | (mm) | 0.852 | 0.997 | 0.924 |  | 0.852 | 0.997 | 0.924
|  |  |  | w/L4 |  | 0.08606% | 0.1007% | 0.09316% |  | 0.08606% | 0.1007% | 0.09316%
|  |  |  | L5 | (mm) | 1.886 | 2.089 | 1.947 |  | 1.886 | 2.089 | 1.947
|  |  |  | w/L5 |  | 0.1531% | 0.1698% | 0.1587% |  | 0.1531% | 0.1698% | 0.1587%
|  |  |  | L6 | (mm) | 4.315 | 4.584 | 4.486 |  | 4.315 | 4.584 | 4.486
|  |  |  | w/L6 |  | 0.2802% | 0.2996% | 0.2913% |  | 0.2802% | 0.2996% | 0.2913%
|  |  |  | L7 | (mm) | 7.859 | 8.309 | 8.043 |  | 7.86 | 8.309 | 8.043
|  |  |  | w/L7 |  | 0.4356% | 0.4616% | 0.4466% |  | 0.4357% | 0.4616% | 0.4466%
|  |  |  | L8 | (mm)
|  |  |  | w/L8 |  | 0% | 0% | 0% |  | 0% | 0% | 0%
|  |  |  | Truss core 2 |  | CELLA 2 | CELLA 4 | CELLA 5
|  |  |  | L1 | (mm) | 0.004416401 | 0.004610218 | 0.005207381
|  |  |  | w/L1 |  | 0.001434% | 0.001537% | 0.001663%
|  |  |  | L2 | (mm) | 0.06109581 | 0.07376349 | 0.07027579
|  |  |  | w/L2 |  | 0.01029% | 0.01229% | 0.01171%
|  |  |  | L3 | (mm) | 0.2154583 | 0.2450059 | 0.2319216
|  |  |  | w/L3 |  | 0.02647% | 0.03025% | 0.02866%
|  |  |  | L4 | (mm) | 0.4714183 | 0.5467354 | 0.5236351
|  |  |  | w/L4 |  | 0.04762% | 0.05523% | 0.0528%
|  |  |  | L5 | (mm) | 1.130599 | 1.302737 | 1.225422
|  |  |  | w/L5 |  | 0.09177% | 0.1059% | 0.0999%
|  |  |  | L6 | (mm) | 2.760251 | 3.118905 | 3.043003
|  |  |  | w/L6 |  | 0.1792% | 0.2039% | 0.1976%
|  |  |  | L7 | (mm) | 5.197707 | 5.974843 | 5.692339
|  |  |  | w/L7 |  | 0.2881% | 0.3319% | 0.3161%
|  |  |  | L8 | (mm) | 7.883552 | 9.290106 | 8.827898
|  |  |  | w/L8 |  | 0.3938% | 0.4622% | 0.4393%
[6 empty] | dt.3 | Senza contributo di AG
|  |  |  | Truss core 1 |  | CELLA 2 | CELLA 4 | CELLA 5
|  |  |  | L1 | (mm) | 0.005500491 | 0.004961164 | 0.005889711
|  |  |  | w/L1 |  | 0.001786% | 0.001654% | 0.00188%
|  |  |  | L2 | (mm) | 0.07609294 | 0.07937863 | 0.07948412
|  |  |  | w/L2 |  | 0.01281% | 0.01323% | 0.01324%
|  |  |  | L3 | (mm) | 0.2683467 | 0.2636566 | 0.2623106
|  |  |  | w/L3 |  | 0.03297% | 0.03255% | 0.03242%
|  |  |  | L4 | (mm) | 0.5871369 | 0.5883549 | 0.5922477
|  |  |  | w/L4 |  | 0.05931% | 0.05943% | 0.05971%
|  |  |  | L5 | (mm) | 1.408126 | 1.401907 | 1.385991
|  |  |  | w/L5 |  | 0.1143% | 0.114% | 0.113%
|  |  |  | L6 | (mm) | 3.437807 | 3.356328 | 3.441732
|  |  |  | w/L6 |  | 0.2232% | 0.2194% | 0.2235%
|  |  |  | L7 | (mm) | 6.473583 | 6.429669 | 6.438214
|  |  |  | w/L7 |  | 0.3588% | 0.3572% | 0.3575%
|  |  |  | L8 | (mm) | 9.81872 | 9.997303 | 9.984629
|  |  |  | w/L8 |  | 0.4904% | 0.4974% | 0.4968%
[6 empty] | Pannello superiore |  |  |  | Pannello inferiore
[5 empty] | FEM | CELLA 2 | CELLA 4 | CELLA 5 |  | CELLA 2 | CELLA 4 | CELLA 5
|  |  |  | L1 | (mm) | 0.02 | 0.028 | 0.026 |  | 0.02 | 0.028 | 0.026
|  |  |  | w/L1 |  | 0.006494% | 0.009333% | 0.008301% |  | 0.006494% | 0.009333% | 0.008301%
|  |  |  | L2 | (mm) | 0.141 | 0.186 | 0.164 |  | 0.141 | 0.186 | 0.164
|  |  |  | w/L2 |  | 0.02374% | 0.031% | 0.02732% |  | 0.02374% | 0.031% | 0.02732%
|  |  |  | L3 | (mm) | 0.406 | 0.475 | 0.432 |  | 0.406 | 0.475 | 0.432
|  |  |  | w/L3 |  | 0.04988% | 0.05864% | 0.05339% |  | 0.04988% | 0.05864% | 0.05339%
|  |  |  | L4 | (mm) | 0.812 | 0.928 | 0.871 |  | 0.812 | 0.928 | 0.871
|  |  |  | w/L4 |  | 0.08202% | 0.09374% | 0.08782% |  | 0.08202% | 0.09374% | 0.08782%
|  |  |  | L5 | (mm) | 1.824 | 1.982 | 1.865 |  | 1.824 | 1.982 | 1.866
|  |  |  | w/L5 |  | 0.1481% | 0.1611% | 0.152% |  | 0.1481% | 0.1611% | 0.1521%
|  |  |  | L6 | (mm) | 4.217 | 4.416 | 4.355 |  | 4.217 | 4.416 | 4.356
|  |  |  | w/L6 |  | 0.2738% | 0.2886% | 0.2828% |  | 0.2738% | 0.2886% | 0.2829%
|  |  |  | L7 | (mm) | 7.725 | 8.076 | 7.864 |  | 7.726 | 8.076 | 7.865
|  |  |  | w/L7 |  | 0.4282% | 0.4487% | 0.4367% |  | 0.4283% | 0.4487% | 0.4367%
|  |  |  | L8 | (mm)
|  |  |  | w/L8 |  | 0% | 0% | 0% |  | 0% | 0% | 0%
|  |  |  | Truss core 2 |  | CELLA 2 | CELLA 4 | CELLA 5
|  |  |  | L1 | (mm) | 0.004162213 | 0.004511333 | 0.005026926
|  |  |  | w/L1 |  | 0.001351% | 0.001504% | 0.001605%
|  |  |  | L2 | (mm) | 0.05757941 | 0.07218133 | 0.06784047
|  |  |  | w/L2 |  | 0.009694% | 0.01203% | 0.0113%
|  |  |  | L3 | (mm) | 0.2030575 | 0.2397507 | 0.2238846
|  |  |  | w/L3 |  | 0.02495% | 0.0296% | 0.02767%
|  |  |  | L4 | (mm) | 0.4442855 | 0.5350085 | 0.5054892
|  |  |  | w/L4 |  | 0.04488% | 0.05404% | 0.05097%
|  |  |  | L5 | (mm) | 1.065526 | 1.274795 | 1.182957
|  |  |  | w/L5 |  | 0.08649% | 0.1036% | 0.09643%
|  |  |  | L6 | (mm) | 2.601383 | 3.052008 | 2.937552
|  |  |  | w/L6 |  | 0.1689% | 0.1995% | 0.1908%
|  |  |  | L7 | (mm) | 4.89855 | 5.846688 | 5.495078
|  |  |  | w/L7 |  | 0.2715% | 0.3248% | 0.3051%
|  |  |  | L8 | (mm) | 7.42981 | 9.090842 | 8.521978
|  |  |  | w/L8 |  | 0.3711% | 0.4523% | 0.424%
[6 empty] | dt.4 | Senza contributo di AG
|  |  |  | Truss core 1 |  | CELLA 2 | CELLA 4 | CELLA 5
|  |  |  | L1 | (mm) | 0.005491231 | 0.004958571 | 0.005884414
|  |  |  | w/L1 |  | 0.001783% | 0.001653% | 0.001879%
|  |  |  | L2 | (mm) | 0.07596484 | 0.07933714 | 0.07941263
|  |  |  | w/L2 |  | 0.01279% | 0.01322% | 0.01323%
|  |  |  | L3 | (mm) | 0.2678949 | 0.2635188 | 0.2620747
|  |  |  | w/L3 |  | 0.03291% | 0.03253% | 0.03239%
|  |  |  | L4 | (mm) | 0.5861484 | 0.5880474 | 0.5917151
|  |  |  | w/L4 |  | 0.05921% | 0.0594% | 0.05966%
|  |  |  | L5 | (mm) | 1.405755 | 1.401174 | 1.384745
|  |  |  | w/L5 |  | 0.1141% | 0.1139% | 0.1129%
|  |  |  | L6 | (mm) | 3.432019 | 3.354573 | 3.438637
|  |  |  | w/L6 |  | 0.2229% | 0.2193% | 0.2233%
|  |  |  | L7 | (mm) | 6.462684 | 6.426308 | 6.432423
|  |  |  | w/L7 |  | 0.3582% | 0.357% | 0.3572%
|  |  |  | L8 | (mm) | 9.80219 | 9.992077 | 9.975649
|  |  |  | w/L8 |  | 0.4896% | 0.4971% | 0.4964%
[6 empty] | Pannello superiore |  |  |  | Pannello inferiore
[5 empty] | FEM | CELLA 2 | CELLA 4 | CELLA 5 |  | CELLA 2 | CELLA 4 | CELLA 5
|  |  |  | L1 | (mm) | 0.016 | 0.021 | 0.02 |  | 0.016 | 0.021 | 0.02
|  |  |  | w/L1 |  | 0.005195% | 0.007% | 0.006386% |  | 0.005195% | 0.007% | 0.006386%
|  |  |  | L2 | (mm) | 0.124 | 0.157 | 0.142 |  | 0.124 | 0.157 | 0.142
|  |  |  | w/L2 |  | 0.02088% | 0.02617% | 0.02365% |  | 0.02088% | 0.02617% | 0.02365%
|  |  |  | L3 | (mm) | 0.374 | 0.421 | 0.39 |  | 0.374 | 0.421 | 0.391
|  |  |  | w/L3 |  | 0.04595% | 0.05198% | 0.0482% |  | 0.04595% | 0.05198% | 0.04833%
|  |  |  | L4 | (mm) | 0.765 | 0.846 | 0.808 |  | 0.765 | 0.847 | 0.808
|  |  |  | w/L4 |  | 0.07727% | 0.08545% | 0.08147% |  | 0.07727% | 0.08556% | 0.08147%
|  |  |  | L5 | (mm) | 1.75 | 1.856 | 1.769 |  | 1.75 | 1.856 | 1.769
|  |  |  | w/L5 |  | 0.142% | 0.1509% | 0.1442% |  | 0.142% | 0.1509% | 0.1442%
|  |  |  | L6 | (mm) | 4.101 | 4.215 | 4.2 |  | 4.101 | 4.215 | 4.2
|  |  |  | w/L6 |  | 0.2663% | 0.2755% | 0.2727% |  | 0.2663% | 0.2755% | 0.2727%
|  |  |  | L7 | (mm) | 7.565 | 7.798 | 7.651 |  | 7.565 | 7.798 | 7.651
|  |  |  | w/L7 |  | 0.4193% | 0.4332% | 0.4248% |  | 0.4193% | 0.4332% | 0.4248%
|  |  |  | L8 | (mm)
|  |  |  | w/L8 |  | 0% | 0% | 0% |  | 0% | 0% | 0%
|  |  |  | Truss core 2 |  | CELLA 2 | CELLA 4 | CELLA 5
|  |  |  | L1 | (mm) | 0.003657052 | 0.00429047 | 0.004640943
|  |  |  | w/L1 |  | 0.001187% | 0.00143% | 0.001482%
|  |  |  | L2 | (mm) | 0.05059109 | 0.06864751 | 0.06263146
|  |  |  | w/L2 |  | 0.008517% | 0.01144% | 0.01043%
|  |  |  | L3 | (mm) | 0.1784128 | 0.2280131 | 0.2066941
|  |  |  | w/L3 |  | 0.02192% | 0.02815% | 0.02555%
|  |  |  | L4 | (mm) | 0.3903634 | 0.5088158 | 0.4666761
|  |  |  | w/L4 |  | 0.03943% | 0.0514% | 0.04705%
|  |  |  | L5 | (mm) | 0.9362053 | 1.212384 | 1.092126
|  |  |  | w/L5 |  | 0.07599% | 0.09857% | 0.08903%
|  |  |  | L6 | (mm) | 2.285658 | 2.902589 | 2.711997
|  |  |  | w/L6 |  | 0.1484% | 0.1897% | 0.1761%
|  |  |  | L7 | (mm) | 4.304021 | 5.560449 | 5.073149
|  |  |  | w/L7 |  | 0.2386% | 0.3089% | 0.2817%
|  |  |  | L8 | (mm) | 6.528067 | 8.645777 | 7.867633
|  |  |  | w/L8 |  | 0.3261% | 0.4301% | 0.3915%
NB: l ≡ lt ; d ≡ dt
Per una beam
𝑤=1/48∙(𝐹𝐿^3)/𝐷+1/4∙𝐹𝐿/𝐴𝐺
Per una beam
(Secondo la tesi di Guidi la rigidezza a taglio è risultato dei contributi del core e dei panes: dove n è il numero di panes)
(Secondo la tesi di Guidi la rigidezza a taglio è risultato dei contributi del core e dei panes: 𝐴𝐺=𝐺_𝑓 𝑛𝑏𝑡+𝐺_𝑐 𝑏𝑐 dove n è il numero di panes)
𝐷=𝐸_𝑒𝑞 ℎ^3/12(1−𝜈^2 ) =𝐸_𝑓 𝑡^3/6(1−𝜈_𝑓^2 ) +𝐸_𝑓 (𝑡𝑑^2)/2(1−𝜈_𝑓^2 ) +𝐸_𝑐 𝑐^3/12(1−𝜈_𝑐^2 )
α = f(b/a;tipo di carico)
Dove:
- b = lato lungo del pannello;
- a = lato corto del pannello.
Con carico distribuito q e
b=a=L --> b/a=1:
α = 0,00406
𝑤_𝑚𝑎𝑥=𝛼 (𝑞𝑎^4)/𝐷
α = f(b/a;tipo di carico)
Dove:
- b = lato lungo del pannello;
- a = lato corto del pannello.
Con carico distribuito q e
b=a=L --> b/a=1:
α = 0,00406
𝑤_𝑚𝑎𝑥=𝛼 (𝑞𝐿^4)/𝐷

## w-max_analysis_t-0,7
ANALISI DELLA FRECCIA MASSIMA
Ogni grafico presenta l'evoluzione della freccia massima del pannello conseguenza del carico distribuito ricevuto di 1kN/m2.
Ogni singola curva è ricavata:
- considerando la freccia del pannello superiore fornita dal modello FEM;
- mantenendo il diametro dell'elemento del truss core dt,n = cost. ;
- mantenendo l'angolo alla sommità ω = cost. (quindi la curva è redatta anche in base al tipo di cella);
- in base alla lunghezza "L" del lato del pannello.
La deflessione limite "wlim" che può assumere il pannello è normata; è funzione di L ed è data dalla formula:
| t2 | 0.7 | mm
| dt,1 | 3 | mm
|  | CELLA 2 | L (mm) | wlim | wFE
|  |  | 308 | 1.232 | 0.03
|  |  | 594 | 2.376 | 0.176
|  |  | 814 | 3.256 | 0.473
|  |  | 990 | 3.96 | 0.912
|  |  | 1232 | 4.928 | 1.981
|  |  | 1540 | 6.16 | 4.464
|  |  | 1804 | 7.216 | 8.064
|  |  | 2002 | 8.008 | 0
|  | CELLA 4 | L (mm) | wlim | wFE
|  |  | 300 | 1.2 | 0.043
|  |  | 600 | 2.4 | 0.249
|  |  | 810 | 3.24 | 0.591
|  |  | 990 | 3.96 | 1.102
|  |  | 1230 | 4.92 | 2.253
|  |  | 1530 | 6.12 | 4.841
|  |  | 1800 | 7.2 | 8.665
|  |  | 2010 | 8.04 | 0
|  | CELLA 5 | L (mm) | wlim | wFE
|  |  | 313.2 | 1.2528 | 0.039
|  |  | 600.3 | 2.4012 | 0.213
|  |  | 809.1 | 3.2364 | 0.521
|  |  | 991.8 | 3.9672 | 1.005
|  |  | 1226.7 | 4.9068 | 2.072
|  |  | 1539.9 | 6.1596 | 4.685
|  |  | 1800.9 | 7.2036 | 8.316
|  |  | 2009.7 | 8.0388 | 0
| dt,2 | 3.5 | mm
|  | CELLA 2 | L (mm) | wlim | wFE
|  |  | 308 | 1.232 | 0.024
|  |  | 594 | 2.376 | 0.155
|  |  | 814 | 3.256 | 0.432
|  |  | 990 | 3.96 | 0.852
|  |  | 1232 | 4.928 | 1.886
|  |  | 1540 | 6.16 | 4.315
|  |  | 1804 | 7.216 | 7.859
|  |  | 2002 | 8.008 | 0
|  | CELLA 4 | L (mm) | wlim | wFE
|  |  | 300 | 1.2 | 0.034
|  |  | 600 | 2.4 | 0.211
|  |  | 810 | 3.24 | 0.521
|  |  | 990 | 3.96 | 0.997
|  |  | 1230 | 4.92 | 2.089
|  |  | 1530 | 6.12 | 4.584
|  |  | 1800 | 7.2 | 8.309
|  |  | 2010 | 8.04 | 0
|  | CELLA 5 | L (mm) | wlim | wFE
|  |  | 313.2 | 1.2528 | 0.031
|  |  | 600.3 | 2.4012 | 0.183
|  |  | 809.1 | 3.2364 | 0.467
|  |  | 991.8 | 3.9672 | 0.924
|  |  | 1226.7 | 4.9068 | 1.947
|  |  | 1539.9 | 6.1596 | 4.486
|  |  | 1800.9 | 7.2036 | 8.043
|  |  | 2009.7 | 8.0388 | 0
| dt,3 | 4 | mm
|  | CELLA 2 | L (mm) | wlim | wFE
|  |  | 308 | 1.232 | 0.02
|  |  | 594 | 2.376 | 0.141
|  |  | 814 | 3.256 | 0.406
|  |  | 990 | 3.96 | 0.812
|  |  | 1232 | 4.928 | 1.824
|  |  | 1540 | 6.16 | 4.217
|  |  | 1804 | 7.216 | 7.725
|  |  | 2002 | 8.008 | 0
|  | CELLA 4 | L (mm) | wlim | wFE
|  |  | 300 | 1.2 | 0.028
|  |  | 600 | 2.4 | 0.186
|  |  | 810 | 3.24 | 0.475
|  |  | 990 | 3.96 | 0.928
|  |  | 1230 | 4.92 | 1.982
|  |  | 1530 | 6.12 | 4.416
|  |  | 1800 | 7.2 | 8.076
|  |  | 2010 | 8.04 | 0
|  | CELLA 5 | L (mm) | wlim | wFE
|  |  | 313.2 | 1.2528 | 0.026
|  |  | 600.3 | 2.4012 | 0.164
|  |  | 809.1 | 3.2364 | 0.432
|  |  | 991.8 | 3.9672 | 0.871
|  |  | 1226.7 | 4.9068 | 1.865
|  |  | 1539.9 | 6.1596 | 4.355
|  |  | 1800.9 | 7.2036 | 7.864
|  |  | 2009.7 | 8.0388 | 0
| dt,4 | 5 | mm
|  | CELLA 2 | L (mm) | wlim | wFE
|  |  | 308 | 1.232 | 0.016
|  |  | 594 | 2.376 | 0.124
|  |  | 814 | 3.256 | 0.374
|  |  | 990 | 3.96 | 0.765
|  |  | 1232 | 4.928 | 1.75
|  |  | 1540 | 6.16 | 4.101
|  |  | 1804 | 7.216 | 7.565
|  |  | 2002 | 8.008 | 0
|  | CELLA 4 | L (mm) | wlim | wFE
|  |  | 300 | 1.2 | 0.021
|  |  | 600 | 2.4 | 0.157
|  |  | 810 | 3.24 | 0.421
|  |  | 990 | 3.96 | 0.846
|  |  | 1230 | 4.92 | 1.856
|  |  | 1530 | 6.12 | 4.215
|  |  | 1800 | 7.2 | 7.798
|  |  | 2010 | 8.04 | 0
|  | CELLA 5 | L (mm) | wlim | wFE
|  |  | 313.2 | 1.2528 | 0.02
|  |  | 600.3 | 2.4012 | 0.142
|  |  | 809.1 | 3.2364 | 0.39
|  |  | 991.8 | 3.9672 | 0.808
|  |  | 1226.7 | 4.9068 | 1.769
|  |  | 1539.9 | 6.1596 | 4.2
|  |  | 1800.9 | 7.2036 | 7.651
|  |  | 2009.7 | 8.0388 | 0
VALORI DI Lmax
Per interpolazione lineare ottengo il valore di lato del pannello "Lmax" per cui si eccede la freccia limite consentita "wlim"
- Dall'equazione della retta fra due punti consecutivi di wFE si ottiene una forma con due soli coefficienti "A" e "B" riportati in tabella
| - L'equazione della freccia limite "wlim" è: | [6 empty] | - L'equazione della lunghezza massima "Lmax" perciò è:
|  |  |  | CELLA 2 | CELLA 4 | CELLA 5 |  | NB:
|  | ω | (°) | 43.95691 | 35.26439 | 39.10305 |  |  | = corretto a mano
dt,1
|  | A | (-) | 0.01363636 | 0.01416296 | 0.01391188 |  |  | 0.01416296 | 0.01391188 | 0.01363636
Necessario? |  | B | (-) | -16.536 | -16.82833 | -16.7379 |  |  | -16.82833 | -16.7379 | -16.536
- Valore calcolato |  | Lmax | (mm) | 1716 | 1655.849 | 1688.671
- Controllo sul |  | Lmax/bt |  | 78 | 55.19497 | 64.70004
numero di celle |  | n° celle |  | 78 | 55 | 64
- Valore effettivo |  | Lmax | (mm) | 1716 | 1650 | 1670.4
dt,2
|  | A | (-) | 0.01342424 | 0.0137963 | 0.01362835 |  |  | 0.0137963 | 0.01362835 | 0.01342424
|  | B | (-) | -16.35833 | -16.52433 | -16.5003 |  |  | -16.52433 | -16.5003 | -16.35833
|  | Lmax | (mm) | 1735.772 | 1686.794 | 1713.72
|  | Lmax/bt |  | 78.89871 | 56.22647 | 65.65977
|  | n° celle |  | 78 | 56 | 65
|  | Lmax | (mm) | 1716 | 1680 | 1696.5
dt,3
|  | A | (-) | 0.01328788 | 0.01355556 | 0.01344444 |  |  | 0.01355556 | 0.01344444 | 0.01328788
|  | B | (-) | -16.24633 | -16.324 | -16.3481 |  |  | -16.324 | -16.3481 | -16.24633
|  | Lmax | (mm) | 1749.197 | 1708.326 | 1730.975
|  | Lmax/bt |  | 79.50897 | 56.94419 | 66.32089
|  | n° celle |  | 79 | 57 | 66
|  | Lmax | (mm) | 1738 | 1710 | 1722.6
dt,4
|  | A | (-) | 0.01312121 | 0.01327037 | 0.01322222 |  |  | 0.01327037 | 0.01322222 | 0.01312121
|  | B | (-) | -16.10567 | -16.08867 | -16.1609 |  |  | -16.08867 | -16.1609 | -16.10567
|  | Lmax | (mm) | 1765.738 | 1735.493 | 1752.387
|  | Lmax/bt |  | 80.2608 | 57.84978 | 67.14125
|  | n° celle |  | 80 | 57 | 67
|  | Lmax | (mm) | 1760 | 1710 | 1748.7
GRAFICO DI PROGETTO
Calcolato con formule
|  | Lmax |  | dt,1 | dt,2 | dt,3 | dt,4
ω
|  | CELLA 4 | 35.26439 | 1655.849 | 1686.794 | 1708.326 | 1735.493
|  | CELLA 5 | 39.10305 | 1688.671 | 1713.72 | 1730.975 | 1752.387
|  | CELLA 2 | 43.95691 | 1716 | 1735.772 | 1749.197 | 1765.738
Ricalcolato in base al lato base della cella
|  | Lmax |  | dt,1 | dt,2 | dt,3 | dt,4
ω
|  | CELLA 4 | 35.26439 | 1650 | 1680 | 1710 | 1710
|  | CELLA 5 | 39.10305 | 1670.4 | 1696.5 | 1722.6 | 1748.7
|  | CELLA 2 | 43.95691 | 1716 | 1716 | 1738 | 1760
𝑤_𝑙𝑖𝑚=𝐿/250
(𝐿−𝐿_1)/(𝐿_2−𝐿_1 )=(𝑤−𝑤_1)/(𝑤_2−𝑤_1 )
𝑤=𝐿/250
𝑤=𝐴 𝐿+𝐵=((𝑤_2−𝑤_1)/(𝐿_2−𝐿_1 ))𝐿+(𝑤_1−𝐿_1 (𝑤_2−𝑤_1)/(𝐿_2−𝐿_1 ))
𝐿_𝑚𝑎𝑥=𝐵/(1/250−𝐴)

## Par.analysis_t-0,7
ANALISI PARAMETRICA
Valutare il rapporto fra i valori delle varie frecce della trave (ottenute tramite diversi metodi, derivanti da diversi contributi) rispetto a quella analitica completa (contributi flessionale+a taglio)
Diverse analisi, diversi parametri che vengono fatti variare, singolarmente o insieme
|  |  | Dove i: | - analitica tot
- FEM: presa al pannello superiore, poiché se io applicassi una F ad una faccia del composito in un esperimento, lo spostamento lo misurerei sulla sup. opposta
| t2 | 0.7 | mm
| dt,1 | 3 | mm
|  | CELLA 2 | L (mm) | wan | wan/wan | wFE | wFE/wan | wan/wFE
|  |  | 308 | 0.005507715 | 1 | 0.03 | 5.446905 | 0.1835905
|  |  | 594 | 0.07619288 | 1 | 0.176 | 2.309927 | 0.4329141
|  |  | 814 | 0.2686991 | 1 | 0.473 | 1.760333 | 0.5680742
|  |  | 990 | 0.587908 | 1 | 0.912 | 1.551263 | 0.644636
|  |  | 1232 | 1.409975 | 1 | 1.981 | 1.404989 | 0.7117492
|  |  | 1540 | 3.442322 | 1 | 4.464 | 1.296799 | 0.7711295
|  |  | 1804 | 6.482085 | 1 | 8.064 | 1.244044 | 0.80383
|  |  | 2002 | 9.831616 | 1 | 0 | 0 | #DIV/0!
|  | CELLA 4 | L (mm) | wan | wan/wan | wFE | wFE/wan | wan/wFE
|  |  | 300 | 0.004963183 | 1 | 0.043 | 8.663794 | 0.1154229
|  |  | 600 | 0.07941093 | 1 | 0.249 | 3.135588 | 0.3189194
|  |  | 810 | 0.2637639 | 1 | 0.591 | 2.24064 | 0.446301
|  |  | 990 | 0.5885943 | 1 | 1.102 | 1.872257 | 0.5341146
|  |  | 1230 | 1.402477 | 1 | 2.253 | 1.606443 | 0.6224931
|  |  | 1530 | 3.357693 | 1 | 4.841 | 1.441764 | 0.693595
|  |  | 1800 | 6.432286 | 1 | 8.665 | 1.347111 | 0.7423296
|  |  | 2010 | 10.00137 | 1 | 0 | 0 | #DIV/0!
|  | CELLA 5 | L (mm) | wan | wan/wan | wFE | wFE/wan | wan/wFE
|  |  | 313.2 | 0.005893838 | 1 | 0.039 | 6.617081 | 0.151124
|  |  | 600.3 | 0.07953981 | 1 | 0.213 | 2.677904 | 0.3734263
|  |  | 809.1 | 0.2624944 | 1 | 0.521 | 1.984805 | 0.5038279
|  |  | 991.8 | 0.5926627 | 1 | 1.005 | 1.695737 | 0.5897141
|  |  | 1226.7 | 1.386962 | 1 | 2.072 | 1.493912 | 0.6693833
|  |  | 1539.9 | 3.444144 | 1 | 4.685 | 1.36028 | 0.7351427
|  |  | 1800.9 | 6.442725 | 1 | 8.316 | 1.290758 | 0.7747384
|  |  | 2009.7 | 9.991624 | 1 | 0 | 0 | #DIV/0!
| dt,2 | 3.5 | mm
|  | CELLA 2 | L (mm) | wan | wan/wan | wFE | wFE/wan | wan/wFE
|  |  | 308 | 0.005504359 | 1 | 0.024 | 4.360181 | 0.2293483
|  |  | 594 | 0.07614645 | 1 | 0.155 | 2.035551 | 0.4912674
|  |  | 814 | 0.2685354 | 1 | 0.432 | 1.608727 | 0.6216096
|  |  | 990 | 0.5875497 | 1 | 0.852 | 1.45009 | 0.6896124
|  |  | 1232 | 1.409116 | 1 | 1.886 | 1.338428 | 0.7471452
|  |  | 1540 | 3.440224 | 1 | 4.315 | 1.254279 | 0.797271
|  |  | 1804 | 6.478135 | 1 | 7.859 | 1.213158 | 0.8242951
|  |  | 2002 | 9.825624 | 1 | 0 | 0 | #DIV/0!
|  | CELLA 4 | L (mm) | wan | wan/wan | wFE | wFE/wan | wan/wFE
|  |  | 300 | 0.004962246 | 1 | 0.034 | 6.851736 | 0.1459484
|  |  | 600 | 0.07939593 | 1 | 0.211 | 2.657567 | 0.376284
|  |  | 810 | 0.2637141 | 1 | 0.521 | 1.975624 | 0.5061691
|  |  | 990 | 0.5884831 | 1 | 0.997 | 1.694186 | 0.5902539
|  |  | 1230 | 1.402212 | 1 | 2.089 | 1.489789 | 0.671236
|  |  | 1530 | 3.357059 | 1 | 4.584 | 1.365481 | 0.7323427
|  |  | 1800 | 6.431071 | 1 | 8.309 | 1.292009 | 0.7739885
|  |  | 2010 | 9.999482 | 1 | 0 | 0 | #DIV/0!
|  | CELLA 5 | L (mm) | wan | wan/wan | wFE | wFE/wan | wan/wFE
|  |  | 313.2 | 0.005891921 | 1 | 0.031 | 5.261442 | 0.190062
|  |  | 600.3 | 0.07951394 | 1 | 0.183 | 2.301483 | 0.4345024
|  |  | 809.1 | 0.262409 | 1 | 0.467 | 1.779665 | 0.5619036
|  |  | 991.8 | 0.59247 | 1 | 0.924 | 1.559573 | 0.6412013
|  |  | 1226.7 | 1.386511 | 1 | 1.947 | 1.404244 | 0.712127
|  |  | 1539.9 | 3.443024 | 1 | 4.486 | 1.302925 | 0.7675041
|  |  | 1800.9 | 6.440629 | 1 | 8.043 | 1.248791 | 0.8007745
|  |  | 2009.7 | 9.988375 | 1 | 0 | 0 | #DIV/0!
| dt,3 | 4 | mm
|  | CELLA 2 | L (mm) | wan | wan/wan | wFE | wFE/wan | wan/wFE
|  |  | 308 | 0.005500491 | 1 | 0.02 | 3.636039 | 0.2750245
|  |  | 594 | 0.07609294 | 1 | 0.141 | 1.852997 | 0.5396663
|  |  | 814 | 0.2683467 | 1 | 0.406 | 1.512968 | 0.6609524
|  |  | 990 | 0.5871369 | 1 | 0.812 | 1.382982 | 0.723075
|  |  | 1232 | 1.408126 | 1 | 1.824 | 1.295339 | 0.7719987
|  |  | 1540 | 3.437807 | 1 | 4.217 | 1.226654 | 0.8152257
|  |  | 1804 | 6.473583 | 1 | 7.725 | 1.193311 | 0.8380043
|  |  | 2002 | 9.81872 | 1 | 0 | 0 | #DIV/0!
|  | CELLA 4 | L (mm) | wan | wan/wan | wFE | wFE/wan | wan/wFE
|  |  | 300 | 0.004961164 | 1 | 0.028 | 5.643836 | 0.1771844
|  |  | 600 | 0.07937863 | 1 | 0.186 | 2.3432 | 0.4267668
|  |  | 810 | 0.2636566 | 1 | 0.475 | 1.801586 | 0.5550666
|  |  | 990 | 0.5883549 | 1 | 0.928 | 1.577279 | 0.6340031
|  |  | 1230 | 1.401907 | 1 | 1.982 | 1.413789 | 0.7073191
|  |  | 1530 | 3.356328 | 1 | 4.416 | 1.315724 | 0.7600379
|  |  | 1800 | 6.429669 | 1 | 8.076 | 1.256052 | 0.7961453
|  |  | 2010 | 9.997303 | 1 | 0 | 0 | #DIV/0!
|  | CELLA 5 | L (mm) | wan | wan/wan | wFE | wFE/wan | wan/wFE
|  |  | 313.2 | 0.005889711 | 1 | 0.026 | 4.414478 | 0.2265274
|  |  | 600.3 | 0.07948412 | 1 | 0.164 | 2.063305 | 0.4846593
|  |  | 809.1 | 0.2623106 | 1 | 0.432 | 1.646903 | 0.6072004
|  |  | 991.8 | 0.5922477 | 1 | 0.871 | 1.470668 | 0.679963
|  |  | 1226.7 | 1.385991 | 1 | 1.865 | 1.345607 | 0.7431588
|  |  | 1539.9 | 3.441732 | 1 | 4.355 | 1.265351 | 0.7902944
|  |  | 1800.9 | 6.438214 | 1 | 7.864 | 1.221457 | 0.8186945
|  |  | 2009.7 | 9.984629 | 1 | 0 | 0 | #DIV/0!
| dt,4 | 5 | mm
|  | CELLA 2 | L (mm) | wan | wan/wan | wFE | wFE/wan | wan/wFE
|  |  | 308 | 0.005491231 | 1 | 0.016 | 2.913737 | 0.3432019
|  |  | 594 | 0.07596484 | 1 | 0.124 | 1.632334 | 0.6126196
|  |  | 814 | 0.2678949 | 1 | 0.374 | 1.39607 | 0.7162965
|  |  | 990 | 0.5861484 | 1 | 0.765 | 1.30513 | 0.7662071
|  |  | 1232 | 1.405755 | 1 | 1.75 | 1.244883 | 0.8032886
|  |  | 1540 | 3.432019 | 1 | 4.101 | 1.194923 | 0.8368737
|  |  | 1804 | 6.462684 | 1 | 7.565 | 1.170566 | 0.8542874
|  |  | 2002 | 9.80219 | 1 | 0 | 0 | #DIV/0!
|  | CELLA 4 | L (mm) | wan | wan/wan | wFE | wFE/wan | wan/wFE
|  |  | 300 | 0.004958571 | 1 | 0.021 | 4.235091 | 0.2361224
|  |  | 600 | 0.07933714 | 1 | 0.157 | 1.978897 | 0.5053321
|  |  | 810 | 0.2635188 | 1 | 0.421 | 1.597609 | 0.6259354
|  |  | 990 | 0.5880474 | 1 | 0.846 | 1.43866 | 0.6950915
|  |  | 1230 | 1.401174 | 1 | 1.856 | 1.324604 | 0.7549427
|  |  | 1530 | 3.354573 | 1 | 4.215 | 1.256494 | 0.7958655
|  |  | 1800 | 6.426308 | 1 | 7.798 | 1.213449 | 0.824097
|  |  | 2010 | 9.992077 | 1 | 0 | 0 | #DIV/0!
|  | CELLA 5 | L (mm) | wan | wan/wan | wFE | wFE/wan | wan/wFE
|  |  | 313.2 | 0.005884414 | 1 | 0.02 | 3.398809 | 0.2942207
|  |  | 600.3 | 0.07941263 | 1 | 0.142 | 1.788129 | 0.5592439
|  |  | 809.1 | 0.2620747 | 1 | 0.39 | 1.488126 | 0.6719863
|  |  | 991.8 | 0.5917151 | 1 | 0.808 | 1.365522 | 0.7323206
|  |  | 1226.7 | 1.384745 | 1 | 1.769 | 1.277492 | 0.7827838
|  |  | 1539.9 | 3.438637 | 1 | 4.2 | 1.221414 | 0.818723
|  |  | 1800.9 | 6.432423 | 1 | 7.651 | 1.189443 | 0.8407297
|  |  | 2009.7 | 9.975649 | 1 | 0 | 0 | #DIV/0!
𝑤_𝑖/𝑤_𝑎𝑛𝑎𝑙𝑖𝑡𝑖𝑐𝑎