## Foglio1
DICHIARAZIONE DI PRESTAZIONE
| N. | 009/12620/000
Codice di identificazione unico del prodotto-tipo: |  |  | 009, relativo al prodotto da costruzione Aggregato naturale Ghiaia 5/15.
Usi previsti: |  |  | per calcestruzzo da utilizzare in costruzioni, strade e altre opere d'ingegneria civile con requisiti di sicurezza elevati.
Fabbricante: |  |  | F.G. S.r.l. Via Druento, 32 10044 Pianezza (TO) - Italia Impianto di produzione in 10044 Pianezza (TO)
Sistema di VVCP (valutazione e verifica della costanza della prestazione): |  |  | 2+.
Norma armonizzata: |  |  | EN 12620:2002 + A1:2008.
Organismo notificato: |  |  | Bureau Veritas Italia S.p.a., numero di identificazione 1370.
Prestazioni dichiarate:
Caratteristiche essenziali | Prestazione |  |  | Specifica tecnica armonizzata
Dimensione dell'aggregato | 6,3/14 |  |  | EN 12620:2002 + A1:2008
Granulometria | GC 90/15 GT 15
Forma dell'aggregato grosso | FI 15 - SI 15
Massa volumica dei granuli | 2,77 Mg/m³
Assorbimento di acqua | WA 1,03%
Contenuto di conchiglie nell'aggregato grosso | NPD
Contenuto di polveri | f1,5
Equivalente in sabbia | NPD
Valore di blu | NPD
Resistenza alla frammentazione dell'aggregato grosso | LA25
Resistenza all'usura dell'aggregato grosso | MDE20
Resistenza alla levigabilità | NPD
Resistenza all'abrasione superficiale | AAV10
Resistenza all'abrasione da pneumatici chiodati | NPD
Cloruri solubili in acqua | Cl 0,0019%
Solfati solubili in acido | AS 0,2
Zolfo totale | S < 0,02%
Costituenti che alterano la velocità di presa e di indurimento del calcestruzzo, aumento tempo di presa min. | NPD
Resistenza comparativa S% | NPD
Contenuto di contaminanti leggeri | mLPC 0,0094
Contenuto di carbonato | CaCO3 5,5%
Contenuto di sostanze organiche | Assenti
Ritiro per essicamento | NPD
Costituenti che influenzano la stabilità di volume della scoria d'altoforno raffreddata in aria | NPD
Sostanze pericolose | Vedere la Scheda di dati di sicurezza del prodotto da costruzione
Durabilità al gelo/disgelo | F1
Resistenza all'effetto del solfato di magnesio | MS 18
Durabilità alla reazione alcali/silice | Categoria di reattività PR - Potenzialmente reattivo
Composizione/contenuto | Aggregato naturale composto prevalentemente da frammenti di rocce ultramafiche (Peridotiti) e rocce di diverso grado metamorfico, la composizione dei minerali è essenzialmente silicatica.
La prestazione del prodotto sopra identificato è conforme all'insieme delle prestazioni dichiarate. La presente dichiarazione di prestazione viene emessa, in conformità al regolamento (UE) n. 305/2011, sotto la sola responsabilità del fabbricante sopra identificato.
Firmato a nome e per conto del fabbricante da:
Giovanni Fassino
in Pianezza, addì 10 febbraio 2020.
20
F.G. S.r.l. |  |  | Codice unico di identificazione del prodotto-tipo: 009
Via Druento, 32 |  |  | Dichiarazione di Prestazione n.: | 009/12620/000
10044 Pianezza (TO) |  |  | Specifica tecnica: EN 12620:2002 + A1:2008
Italia |  |  | Organismo notificato n.: 1370 | Certificato n.: 1370-CPR-0241
Uso: per calcestruzzo da utilizzare in costruzioni, strade e altre opere d'ingegneria civile con requisiti di sicurezza elevati.
Descrizione: aggregato grosso naturale 6,3/14 GC 90/15 GT 15 frantumato, composto prevalentemente da frammenti di rocce ultramafiche (Peridotiti) e rocce di diverso grado metamorfico, la composizione dei minerali è essenzialmente silicatica. Provenienza: cava in Pianezza (TO).
Dimensione dell'aggregato |  |  | 6,3/14
Granulometria |  |  | GC 90/15 GT 15
Forma dell'aggregato grosso |  |  | FI 15 - SI 15
Massa volumica dei granuli |  |  | 2,77 Mg/m³
Assorbimento di acqua |  |  | WA 1,03%
Contenuto di polveri |  |  | f1,5
Resistenza alla frammentazione dell'aggregato grosso |  |  | LA25
Resistenza all'usura dell'aggregato grosso |  |  | MDE20
Resistenza all'abrasione superficiale |  |  | AAV10
Cloruri solubili in acqua |  |  | Cl 0,0019%
Solfati solubili in acido |  |  | AS 0,2
Zolfo totale |  |  | S < 0,02%
Contenuto di contaminanti leggeri |  |  | mLPC 0,0094
Contenuto di carbonato |  |  | CaCO3 5,5%
Contenuto di sostanze organiche |  |  | Assenti
Sostanze pericolose |  |  | Vedere la Scheda di dati di sicurezza del prodotto da costruzione
Durabilità al gelo/disgelo |  |  | F1
Resistenza all'effetto del solfato di magnesio |  |  | MS 18
Durabilità alla reazione alcali/silice |  |  | Categoria di reattività PR - Potenzialmente reattivo
Composizione/contenuto |  |  | Aggregato naturale composto prevalentemente da frammenti di rocce ultramafiche (Peridotiti) e rocce di diverso grado metamorfico, la composizione dei minerali è essenzialmente silicatica.
BOZZA
BOZZA