## Aggregato
CONTROLLO DELLA PRODUZIONE DI FABBRICA
Periodo: da 30/05/13 al 25/10/16
| Società: | F.G. s.r.l.
| Impianto: | Pianezza (TO) |  |  |  |  | Aggregato n° | 3 | Riciclato 15/30 (8/22,4)
Passante cumulativo %
Data prelievo |  | 2013-05-30 | 2013-07-31 | 2013-10-31 | 2014-07-31 | 2014-09-01 | 2014-11-05 | 2015-06-30 | 2015-09-30 | 2016-10-25 | MEDIA | TIPICA
Diametro stacci (mm) | 0.063 | 1.2 | 1.23 | 0.88 | 0.95 | 0.53 | 0.56 | 0.62 | 0.58 | 0.79 | 0.82 | 0.26
| 0.125 | 1.22 | 1.44 | 0.88 | 0.95 | 0.88 | 0.56 | 0.62 | 0.58 | 0.94 | 0.9 | 0.35
| 0.25 | 1.22 | 1.44 | 0.88 | 0.95 | 1.02 | 0.56 | 0.62 | 0.58 | 0.99 | 0.92 | 0.74
| 0.5 | 1.22 | 1.44 | 0.88 | 0.95 | 1.15 | 0.56 | 0.62 | 0.58 | 1.02 | 0.94 | 1.06
| 1 | 1.22 | 1.44 | 0.88 | 0.95 | 1.25 | 0.56 | 0.62 | 0.58 | 1.05 | 0.95 | 1.33
| 2 | 1.22 | 1.44 | 0.88 | 0.98 | 1.52 | 0.56 | 0.62 | 0.58 | 1.14 | 0.99 | 1.71
| 4 | 1.35 | 2.11 | 0.88 | 1.41 | 1.66 | 0.56 | 0.62 | 0.58 | 1.44 | 1.18 | 2.57
| 5.6 | 1.52 | 2.55 | 1.44 | 2.02 | 1.85 | 0.85 | 0.82 | 0.78 | 2.64 | 1.61 | 3.97
| 6.3 | 2.44 | 3.21 | 2.22 | 3.23 | 2.02 | 2.12 | 1.25 | 0.8 | 4.88 | 2.46 | 5.22
| 8 | 6.33 | 6.32 | 7.15 | 5.65 | 3.44 | 4.58 | 2.36 | 1.28 | 6.99 | 4.9 | 7.84
| 10 | 15.45 | 12.54 | 11.36 | 11.47 | 5.63 | 10.63 | 8.45 | 5 | 7.86 | 9.82 | 15.18
| 11.2 | 22.35 | 20.36 | 18.77 | 15.42 | 8.45 | 16.87 | 12.63 | 8.75 | 8.7 | 14.7 | 22.9
| 12.5 | 30.25 | 28.44 | 25.44 | 20.36 | 15.45 | 20.36 | 14.88 | 15.13 | 9.69 | 20 | 30.93
| 14 | 42.32 | 40.23 | 36.58 | 42.36 | 36.25 | 42.58 | 32.69 | 22.6 | 17.7 | 34.81 | 42.75
| 16 | 55.23 | 56.36 | 58.77 | 53.66 | 51.23 | 62.33 | 55.23 | 37.23 | 24.8 | 50.54 | 52.59
| 20 | 78.44 | 80.41 | 80.45 | 82.56 | 92.33 | 88.45 | 78.52 | 67.25 | 38.9 | 76.37 | 83.67
| 22.4 | 94.52 | 95.55 | 96.36 | 94.56 | 98.42 | 95.63 | 95.63 | 90.23 | 85.25 | 94.02 | 94.85
| 31.5 | 100 | 100 | 100 | 100 | 100 | 100 | 100 | 100 | 99.76 | 99.97 | 100
| 40 | 100 | 100 | 100 | 100 | 100 | 100 | 100 | 100 | 100 | 100 | 100
| 45 | 100 | 100 | 100 | 100 | 100 | 100 | 100 | 100 | 100 | 100 | 100
| 63 | 100 | 100 | 100 | 100 | 100 | 100 | 100 | 100 | 100 | 100 | 100
| 80 | 100 | 100 | 100 | 100 | 100 | 100 | 100 | 100 | 100 | 100 | 100
Modulo di Finezza |  | 7.31 | 7.28 | 7.29 | 7.35 | 7.38 | 7.3 | 7.39 | 7.58 | 7.62 |  | 7.39
Contenuto di fini |  | 1.2% | 1.23% | 0.88% | 0.95% | 0.53% | 0.56% | 0.62% | 0.58% | 0.79% | 0.82% | 0.26%

## Classificazione
D. Stacci | Passante Cum. |  |  | CALCESTRUZZO | [5 empty] | OPERE CIVILI - BITUME - MALTE
mm | %
0.06 | 0.26 |  |  | 1,4D | % | 2D | % | d/2 | % | 1,4D | % | 2D | % | d/2 | %
0.125 | 0.35 |  |  | 0.175 | 0.35 | 0.25 | 0.74 | 0.06 | 0.35 | 0.175 | 0.74 | 0.25 | 0.74 | 0.06 | 0.35
0.25 | 0.74 |  |  | 0.35 | 0.74 | 0.5 | 1.06 | 0.13 | 0.35 | 0.35 | 1.06 | 0.5 | 1.06 | 0.13 | 0.35
0.5 | 1.06 |  |  | 0.7 | 1.06 | 1 | 1.33 | 0.25 | 0.74 | 0.7 | 1.33 | 1 | 1.33 | 0.25 | 0.74
1 | 1.33 |  |  | 1.4 | 1.33 | 2 | 1.71 | 0.5 | 1.06 | 1.4 | 1.71 | 2 | 1.71 | 0.5 | 1.06
2 | 1.71 |  |  | 2.8 | 1.71 | 4 | 2.57 | 1 | 1.33 | 2.8 | 2.57 | 4 | 2.57 | 1 | 1.33
4 | 2.57 |  |  | 5.6 | 3.97 | 8 | 7.84 | 2 | 1.71 | 5.6 | 3.97 | 8 | 7.84 | 2 | 1.71
5.6 | 3.97 |  |  | 7.84 | 7.84 | 11.2 | 22.9 | 2.8 | 1.71 | 7.84 | 7.84 | 11.2 | 22.9 | 2.8 | 2.57
6.3 | 5.22 |  |  | 8.82 | 7.84 | 12.6 | 30.93 | 3.15 | 2.57 | 8.82 | 15.18 | 12.6 | 42.75 | 3.15 | 2.57
8 | 7.84 |  |  | 11.2 | 22.9 | 16 | 52.59 | 4 | 2.57 | 11.2 | 22.9 | 16 | 52.59 | 4 | 2.57
10 | 15.18 |  |  | 14 | 42.75 | 20 | 83.67 | 5 | 3.97 | 14 | 42.75 | 20 | 83.67 | 5 | 3.97
11.2 | 22.9 |  |  | 15.68 | 52.59 | 22.4 | 94.85 | 5.6 | 3.97 | 15.68 | 52.59 | 22.4 | 94.85 | 5.6 | 3.97
12.5 | 30.93 |  |  | 17.5 | 52.59 | 25 | 94.85 | 6.25 | 5.22 | 17.5 | 83.67 | 25 | 100 | 6.25 | 5.22
14 | 42.75 |  |  | 19.6 | 83.67 | 28 | 100 | 7 | 5.22 | 19.6 | 83.67 | 28 | 100 | 7 | 7.84
16 | 52.59 |  |  | 22.4 | 94.85 | 32 | 100 | 8 | 7.84 | 22.4 | 94.85 | 32 | 100 | 8 | 7.84
20 | 83.67 |  |  | 28 | 100 | 40 | 100 | 10 | 15.18 | 28 | 100 | 40 | 100 | 10 | 15.18
22.4 | 94.85 |  |  | 31.36 | 100 | 44.8 | 100 | 11.2 | 22.9 | 31.36 | 100 | 44.8 | 100 | 11.2 | 22.9
31.5 | 100 |  |  | 44.1 | 100 | 63 | 100 | 15.75 | 52.59 | 44.1 | 100 | 63 | 100 | 15.75 | 52.59
40 | 100 |  |  | 56 | 100 | 80 | 100 | 20 | 83.67 | 56 | 100 | 80 | 100 | 20 | 83.67
45 | 100 |  |  | 63 | 100 | 90 | 100 | 22.5 | 94.85 | 63 | 100 | 90 | 100 | 22.5 | 100
64 | 100 |  |  | 89.6 | 100 | 128 | 100 | 32 | 100 | 89.6 | 100 | 128 | 100 | 32 | 100
CALCESTRUZZO | [5 empty] | OPERE CIVILI
d | D | Tipo Aggregato | Classe |  |  | d | D | Tipo Aggregato | Classe
0 | 4 | FINE | Gf 85 |  |  | 0 | 22.4 | in Frazione Unica | Ga 85
0 | 5.6 | MISTO | Ga 90 * |  |  | 1 | 20 | GROSSO | Gc 80-20
0 | 6.3 | MISTO | Ga 90 |  |  | 1 | 22.4 | GROSSO | Gc 85-15
[6 empty] | 2 | 20 | GROSSO | Gc 80-20
[6 empty] | 2 | 22.4 | GROSSO | Gc 85-15
[6 empty] | 4 | 20 | GROSSO | Gc 80-20
[6 empty] | 4 | 22.4 | GROSSO | Gc 85-15
[6 empty] | 5.6 | 22.4 | GROSSO | Gc 85-15
[6 empty] | 6.3 | 20 | GROSSO | Gc 80-20
[6 empty] | 8 | 20 | GROSSO | Gc 80-20
[6 empty] | 8 | 22.4 | GROSSO | Gc 85-15
[6 empty] | 10 | 20 | GROSSO | Gc 80-20
(*) = curva da dichiarare | [5 empty] | (*) = curva da dichiarare
CONGLOMERATI BITUMINOSI | [5 empty] | MALTE
d | D | Tipo Aggregato | Classe |  |  | d | D | Tipo Aggregato | Classe
0 | 16 | in Frazione Unica | Ga 90
0 | 20 | in Frazione Unica | Ga 90 *
2 | 16 | GROSSO | Gc 90/10
2 | 20 | GROSSO | Gc 90/10 *
4 | 16 | GROSSO | Gc 90/10
4 | 20 | GROSSO | Gc 90/10 *
5.6 | 16 | GROSSO | Gc 90/10
6.3 | 16 | GROSSO | Gc 90/10
6.3 | 20 | GROSSO | Gc 90/10 *
8 | 16 | GROSSO | Gc 90/20
8 | 20 | GROSSO | Gc 90/20 *
(*) = curva da dichiarare | [5 empty] | (*) = curva da dichiarare

## Calcolo Limiti
[14 empty] | Serie Base | Serie base +1 | Serie base +2 | D | D/1,4 | D/2 | /2 | /1,4 | /2 | /1,4
Limiti da norma UNI EN 12620 per calcestruzzi | [13 empty] | mm | mm | mm | 0.063 | 0.045 | 0.0315 | 0.063 | 0.063 | 0.063 | 0.063
[14 empty] | 0 | 0 | 0 | 0.125 | 0.089 | 0.0625 | 0.063 | 0.063 | 0.063 | 0.125
Categoria: | Gf 85 | d = | 0 | D = | 4 |  | Serie Base + |  | 2 |  |  |  |  | 1 | 1 | 1 | 0.25 | 0.179 | 0.125 | 0.125 | 0.125 | 0.125 | 0.25
D > 11,2 e D/d >2 |  | NO | Limiti Generali |  |  |  | Tolleranza sulla granulometria |  |  |  | Cat. Di Controllo |  |  | 2 | 2 | 2 | 0.5 | 0.357 | 0.25 | 0.25 | 0.5 | 0.25 | 0.5
D <= 11,2 e D/d > 4 |  | NO | [11 empty] | 4 | 4 | 4 | 1 | 0.714 | 0.5 | 0.5 | 0.5 | 0.5 | 1
Grosso | D/d < 4 |  | da | 0 | a | 0 | da | 0 | a | 0 | NESSUNA |  |  | - | 5 | - | 2 | 1.429 | 1 | 1 | 1 | 1 | 2
| D/d >= 4 |  | da | 0 | a | 0 | da | 0 | a | 0 | NESSUNA |  |  | - | - | 6 | 4 | 2.857 | 2 | 2 | 2 | 2 | 4
Fine | OK | Diam. Stacci | Tolleranze | [10 empty] | 8 | 8 | 8 | 5.6 | 4 | 2.8 | 2 | 4 | 4 | 4
|  |  | 0/4 |  | - |  | - | [6 empty] | - | - | 10 | 6.3 | 4.5 | 3.15 | 4 | 4 | 4 | 5.6
|  | 4 | 0 | 7.57 | - | - | - | - | [5 empty] | - | 11 | - | 8 | 5.714 | 4 | 4 | 5.6 | 4 | 6.3
|  | 2 | - | - | 0 | 0 | - | - | [5 empty] | - | - | 12 | 10 | 7.143 | 5 | 5.6 | 6.3 | 5.6 | 8
|  | 1 | 0 | 21.33 | 0 | 0 | 0 | 0 | [5 empty] | - | - | 14 | 11.2 | 8 | 5.6 | 5.6 | 8 | 5.6 | 8
|  | 0.25 | 0 | 20.74 | 0 | 0 | 0 | 0 | [5 empty] | 16 | 16 | 16 | 12.5 | 8.9 | 6.25 | 6.3 | 8 | 6.3 | 10
|  | 0.063 | 0 | 3.26 | 0 | 0 | 0 | 0 | [5 empty] | - | - | 20 | 14 | 10 | 7 | 6.3 | 10 | 8 | 10
Naturale | NO | Diam. Stacci | Tolleranze | [10 empty] | - | 22 |  | 16 | 11.4 | 8 | 8 | 11.2 | 8 | 11.2
|  | 8 | 0 | 0 | [9 empty] | 32 | 32 | 32 | 20 | 14.286 | 10 | 10 | 14 | 10 | 16
|  | 2 | 0 | 0 | [9 empty] | - | - | 40 | 22.4 | 16 | 11.2 | 11.2 | 16 | 11.2 | 16
|  | 1 | 0 | 0 | [9 empty] | - | 45 |  | 31.5 | 22.5 | 15.75 | 16 | 22.4 | 16 | 31.5
|  | 0.25 | 0 | 0 | [9 empty] | - | 56 | 63 | 40 | 28.571 | 20 | 20 | 31.5 | 20 | 31.5
|  | 0.125 | 0 | 0 | [9 empty] | 63 | 63 | 80 | 45 | 32.143 | 22.5 | 22.4 | 31.5 | 31.5 | 40
|  | 0.063 | 0 | 0 | [9 empty] | - | - | - | 80 | 57.143 | 40 | 31.5 | 45 | 31.5 | 45
Misto | OK | Serie | Diam. Stacci | Limiti generali |  |  |  | Diam. Stacci | Limiti generali |  |  |  |  | - | 90 | - |  |  |  | OC |  | Bitume
|  |  | 1 | da | 0 | a | 0 | 4 | da | 0 | a | 0
|  |  | 1 | da | 0 | a | 0 | 4 | da | 0 | a | 0
|  |  | 1 | da | 0 | a | 0 | 4 | da | 0 | a | 0
|  |  | 2 | da | 0 | a | 0 | 5.6 | da | 0 | a | 0
|  |  | 2 | da | 0 | a | 0 | 6.3 | da | 0 | a | 0
|  |  | 2 | da | 0 | a | 0 | 8 | da | 0 | a | 0
|  |  | 2 | da | 0 | a | 0 | 8 | da | 0 | a | 0
|  |  | 2 | da | 0 | a | 0 | 10 | da | 0 | a | 0
|  |  | 2 | da | 0 | a | 0 | 11.2 | da | 0 | a | 0
|  |  | 4 | da | 0 | a | 0 | 16 | da | 0 | a | 0
|  |  | 4 | da | 0 | a | 0 | 20 | da | 0 | a | 0
|  |  | 4 | da | 0 | a | 0 | 22.4 | da | 0 | a | 0
Limiti da norma UNI EN 13139 per le malte
Malte |  | d = |  | D =
Tolleranze massime
|  | Diam. Stacci | - |  | - |  | - |  | -
|  | 8 | 0 | 0 | - | - | - | - | - | -
|  | 4 | - | - | 0 | 0 | - | - | - | -
|  | 2 | 0 | 0 | - | - | 0 | 0 | - | -
|  | 1 | 0 | 0 | 0 | 0 | 0 | 0 | 0 | 0
|  | 0.25 | 0 | 0 | 0 | 0 | 0 | 0 | 0 | 0
|  | 0.063 | 0 | 0 | 0 | 0 | 0 | 0 | 0 | 0
Limiti da norma UNI EN 13242 per le opere civili
Categoria: | Gc 85-15 | d = | 8 | D = | 22.4 |  | Serie Base + |  | 1
Grosso | D/d >= 2 ? | OK | Limiti Generali |  |  |  | Tolleranza sulla granulometria |  |  |  | Cat. Di Controllo
| D/d < 4 | 16 | da | 25 | a | 80 | da | 37.6 | a | 67.6 | GTc 25/15 |  | \
|  | 16 | da | 20 | a | 70 | da | 37.6 | a | 67.6 | GTc 20/15
| D/d >= 4 |  | da | 0 | a | 0 | da | 0 | a | 0 | GTc 20/17,5
Fine | NO | Diam. Stacci | Scostamenti Limite |  |  |  | Cat. Di Controllo
|  |  | da | 0 | a | 0
|  |  | da | 0 | a | 0
|  |  | da | 0 | a | 0
|  |  | da | 0 | a | 0
|  |  | da | 0 | a | 0
|  |  | da | 0 | a | 0
|  |  | da | 0 | a | 0
|  |  | da | 0 | a | 0
|  |  | da | 0 | a | 0
Frazione Unica | NO | Diam. Stacci | Scostamenti Limite |  |  |  | Cat. Di Controllo
|  |  | da | 0 | a | 0
|  |  | da | 0 | a | 0
|  |  | da | 0 | a | 0
|  |  | da | 0 | a | 0
|  |  | da | 0 | a | 0
|  |  | da | 0 | a | 0
|  |  | da | 0 | a | 0
|  |  | da | 0 | a | 0
|  |  | da | 0 | a | 0
Limiti da norma UNI EN 13043 per i conglomerati bituminosi
Categoria: | Gc 85/20 | d = | 8 | D = | 14 |  | Serie Base + |  | 2
Grosso | D >= 2d ? | NO | Limiti Generali |  |  |  | Tolleranza sulla granulometria |  |  |  | Cat. Di Controllo
| D/d < 4 |  | da | 0 | a | 0 | da | 0 | a | 0 | G 25/15
|  |  | da | 0 | a | 0 | da | 0 | a | 0 | G 20/15
| D/d >= 4 |  | da | 0 | a | 0 | da | 0 | a | 0 | G 20/17,5
Fine | NO | Diam. Stacci | Scostamenti Limite |  |  |  | Cat. Di Controllo
|  |  | da | 0 | a | 0
|  |  | da | 0 | a | 0
|  |  | da | 0 | a | 0
|  |  | da | 0 | a | 0
|  |  | da | 0 | a | 0
|  |  | da | 0 | a | 0
Frazione Unica | NO | Diam. Stacci | Scostamenti Limite |  |  |  | Cat. Di Controllo
|  |  | da | 0 | a | 0
|  |  | da | 0 | a | 0
|  |  | da | 0 | a | 0
|  |  | da | 0 | a | 0
|  |  | da | 0 | a | 0
|  |  | da | 0 | a | 0

## Limiti
Limiti Granulometrici
norma UNI EN 12620 aggregati per calcestruzzi
Denominazione Aggregato: |  |  | Fine
[7 empty] | d = | 0 | D = | 4
Categoria di appartenenza: |  |  | Gf 85
[11 empty] | Serie Base +2 | Grosso |  | Fine |  | Naturale 0/8 |  | Misto
| Aggregato | Dimenzione |  | Percentuale passante in massa |  |  |  |  | Categoria
|  |  |  | 2D | 1,4D | D | d | d/2 |  |  | 8 | 0 | 0 | 100 | 100 | 0 | 0 | 0 | 0
| Grosso | D/d ≤ 2 o D ≤ 11,2 | [8 empty] | 5.6 | 0 | 0 | 95 | 100 | 0 | 0 | 0 | 0
|  | D/d > 2 e D > 11,2 | [8 empty] | 4 | 0 | 0 | 85 | 99 | 0 | 0 | 0 | 0
| Fine | D ≤ 4 e d=0 |  | 7.8 | 4 | 2.6 | - | - | Gf 85 |  | 0 | 0 | 0
[11 empty] | 0 | 0 | 0
| Naturale 0/8 | D = 8 e d=0 |  |  |  |  | - | -
| Misto | D ≤ 45 e d=0 |  |  |  |  | - | -
(*) curva da dichiarare
norma UNI EN 13242 aggregati per le Opere Civili
Denominazione Aggregato: |  |  | Grosso
[7 empty] | d = | 8 | D = | 22
Categoria di appartenenza: |  |  | Gc 85-15
[11 empty] | Serie Base +1 | Grosso |  | Fine |  | in Frazione unica
| Aggregato | Dimenzione |  | Percentuale passante in massa |  |  |  |  | Categoria |  | 44.8 | 100 | 100 | 0 | 0 | 0 | 0
|  |  |  | 2D | 1,4D | D | d | d/2 |  |  | 31.4 | 98 | 100 | 0 | 0 | 0 | 0
| Grosso | d ≥ 1 e D > 2 |  | 100 | 100 | 94.9 | 7.8 | 2.6 | Gc 85-15 |  | 22.4 | 85 | 99 | 0 | 0 | 0 | 0
[11 empty] | 8 | 0 | 15
| Fine | d=0 e D ≤ 6,3 |  |  |  |  | - | - |  |  | 4 | 0 | 5
| in frazione unica | d=0 e D > 6,3 |  |  |  |  | - | -
(*) curva da dichiarare
norma UNI EN 13043 aggregati per i Conglomerati Bituminosi
Denominazione Aggregato: |  |  | Grosso
[7 empty] | d = | 8 | D = | 14
Categoria di appartenenza: |  |  | Gc 85/20
[11 empty] | Serie Base +2 | Grosso |  | Fine |  | in Frazione unica
| Aggregato | Dimenzione |  | Percentuale passante in massa |  |  |  |  | Categoria |  | 28 | 100 | 100 | 0 | 0 | 0 | 0
|  |  |  | 2D | 1,4D | D | d | d/2 |  |  | 19.6 | 98 | 100 | 0 | 0 | 0 | 0
| Grosso | D > 2 |  | 100 | 83.7 | 42.8 | 7.8 | 2.6 | Gc 85/20 |  | 14 | 85 | 99 | 0 | 0 | 0 | 0
[11 empty] | 8 | 0 | 20
| Fine | D ≤ 2 |  |  |  |  | - | - |  |  | 4 | 0 | 5
| in frazione unica | D ≤ 45 e d=0 |  |  |  |  | - | -
(*) curva da dichiarare
norma UNI EN 13139 agregati per Malte
Denominazione Aggregato: |  |  | NESSUNA |  |  |  | d = |  | D =
|  | Dimenzione |  | Sopravaglio |  |  | Sottovaglio |  |  | 0/1 |  | 0/2 |  | 0/4 |  | 0/8 |  | 2/4 |  | 2/8
|  |  |  | 2D | 1,4D | D | d | d/2 | #VALUE! | 0 | 0 | 0 | 0 | 0 | 0 | 0 | 0 | 0 | 0 | 0 | 0
|  | 0/1 |  |  |  |  | - | - | #VALUE! | 0 | 0 | 0 | 0 | 0 | 0 | 0 | 0 | 0 | 0 | 0 | 0
|  | 0/2 |  |  |  |  | - | - |  | 0 | 0 | 0 | 0 | 0 | 0 | 0 | 0 | 0 | 0 | 0 | 0
|  | 0/4 |  |  |  |  | - | - | [9 empty] | 0 | 0 | 0 | 0
|  | 0/8 |  |  |  |  | - | - | #VALUE! | [8 empty] | 0 | 0 | 0 | 0
2/4
2/8

## Tolleranze
Tolleranze sulle granulometrie tipiche
Limiti da norma UNI EN 12620 aggregati per calcestruzzi
Agg. Grosso | Staccio | Limiti Generali |  |  |  | Tolleranze |  |  |  | Categoria di Controllo
| - | da | 0 | a | 0 | da | 0 | a | 0 | NESSUNA
Aggregato Fine | Diam. Stacci | Tolleranze | [6 empty] | Aggregato Naturale | D. Staccio | Tolleranze
|  | 0/4 |  | - |  | - |  |  |  | 8 | 0 | 0
| 4 | 0 | 7.6 | - | - | - | - |  |  | 2 | 0 | 0
| 2 | - | - | 0 | 0 | - | - |  |  | 1 | 0 | 0
| 1 | 0 | 21.3 | 0 | 0 | 0 | 0 |  |  | 0.25 | 0 | 0
| 0.25 | 0 | 20.7 | 0 | 0 | 0 | 0 |  |  | 0.125 | 0 | 0
| 0.063 | 0 | 3.3 | 0 | 0 | 0 | 0 |  |  | 0.063 | 0 | 0
Aggregato Misto |  | Serie | Diam. Stacci | Limiti generali |  |  |  | Diam. Stacci | Limiti generali
|  | - | 1 | da | 0 | a | 0 | 4 | da | 0 | a | 0
|  | - | 1 | da | 0 | a | 0 | 4 | da | 0 | a | 0
|  | - | 1 | da | 0 | a | 0 | 4 | da | 0 | a | 0
|  | - | 2 | da | 0 | a | 0 | 5.6 | da | 0 | a | 0
|  | - | 2 | da | 0 | a | 0 | 6.3 | da | 0 | a | 0
|  | - | 2 | da | 0 | a | 0 | 8 | da | 0 | a | 0
|  | - | 2 | da | 0 | a | 0 | 8 | da | 0 | a | 0
|  | - | 2 | da | 0 | a | 0 | 10 | da | 0 | a | 0
|  | - | 2 | da | 0 | a | 0 | 11.2 | da | 0 | a | 0
|  | - | 4 | da | 0 | a | 0 | 16 | da | 0 | a | 0
|  | - | 4 | da | 0 | a | 0 | 20 | da | 0 | a | 0
|  | - | 4 | da | 0 | a | 0 | 22.4 | da | 0 | a | 0
Limiti da norma UNI EN 13242 per le Opere Civili
Aggregato Grosso
Staccio | Limiti Generali |  |  |  |  | Tolleranze |  |  |  |  | Cat. Di Controllo
16 | da | 25 | a | 80 |  | da | 10 | a | 95 |  | GTc 25/15
1
Aggregato Fine
Staccio | Scostamenti limite |  | Staccio D/2 |  | Scostamenti limite |  | Staccio 0,063 |  | Scostamenti limite |  | Cat. di Controllo
- | 0 | 0 | - |  | 0 | 0 | - |  | 0 | 0 | GTF NR
0
Aggregato in Frazione Unica
Staccio | Scostamenti limite |  | Staccio D/2 |  | Scostamenti limite |  | Staccio 0,063 |  | Scostamenti limite |  | Cat. di Controllo
- | 0 | 0 | - |  | 0 | 0 | - |  | 0 | 0 | GTA NR
0
norma UNI EN 13043 aggregati per i Conglomerati Bituminosi
Aggregato Grosso
Staccio | Limiti Generali |  |  |  |  | Tolleranze |  |  |  |  | Cat. di Controllo
- | da | 0 | a | 0 |  | da | 0 | a | 0 |  | GT NR
Aggregato Fine
Staccio | Scostamenti limite |  | Staccio D/2 |  | Scostamenti limite |  | Staccio 0,063 |  | Scostamenti limite |  | Cat. di Controllo
- | 0 | 0 | - |  | 0 | 0 | - |  | 0 | 0 | GTc NR
Aggregato in Frazione Unica
Staccio | Scostamenti limite |  | Staccio D/2 |  | Scostamenti limite |  | Staccio 0,063 |  | Scostamenti limite |  | Cat. di Controllo
- | 0 | 0 | - |  | 0 | 0 | - |  | 0 | 0 | GTc NR
Limiti da norma UNI EN 13139 per le Malte
|  | Diam. Stacci | Tolleranze massime
|  |  | - |  | - |  | - |  | -
|  | 8 | 0 | 0 | - | - | - | - | - | -
|  | 4 | - | - | 0 | 0 | - | - | - | -
|  | 2 | 0 | 0 | - | - | 0 | 0 | - | -
|  | 1 | 0 | 0 | 0 | 0 | 0 | 0 | 0 | 0
|  | 0.25 | 0 | 0 | 0 | 0 | 0 | 0 | 0 | 0
|  | 0.063 | 0 | 0 | 0 | 0 | 0 | 0 | 0 | 0
Note Tecniche
Ninete da dichiarare.